## Full 1
QAC011 | m² |  | Coberta plana transitable, no ventilada, amb enrajolat fix, tipus convencional, per a trànsit rodat. Impermeabilització amb làmines asfàltiques, tipus monocapa millorada.
Coberta plana transitable, no ventilada, amb enrajolat fix, tipus convencional, pendent del 1% al 15%, per a trànsit rodat. FORMACIÓ DE PENDENTS: mitjançant vorada de tremujals, aiguafons i juntes amb mestres de maó ceràmic buit doble i capa de formigó lleuger, de resistència a compressió 2,0 MPa i 690 kg/m³ de densitat, confeccionat en obra amb argila expandida, Arlita Dur "WEBER" i ciment gris, amb espessor medi de 10 cm; amb capa de regularització de morter de ciment, industrial, M-5 de 2 cm d'espessor, acabat remolinat; IMPERMEABILITZACIÓ: tipus monocapa, adherida, formada per làmina de betum modificat amb elastòmer SBS, LBM(SBS)-48-FP, millorada amb làmina de betum additivat amb plastòmer APP, LA-30-FV, prèvia emprimació amb emulsió asfàltica aniònica amb càrregues tipus EB; CAPA DE PROTECCIÓ: paviment d'aglomerat asfàltic, amb mescla bituminosa discontínua en calent, tipus BBTM 8B, amb àrid granític i betum asfàltic de penetració, de 8 cm d'espessor. El preu no inclou l'execució i el segellat dels junts ni l'execució d'acabats en les trobades amb paraments i desaigües.
Codi |  | Unitat |  | Descripció | Rendiment |  | Preu unitari | Import
1 |  |  |  | Materials
mt04lcc010c |  | U |  | Maó ceràmic buit (totxana), per revestir, 29x14x9 cm, per a ús en fàbrica protegida (peça P), densitat 805 kg/m³, segons UNE-EN 771-1. | 3 |  | 0.35 | 1.05
mt01arl030v |  | m³ |  | Argila expandida, Arlita Dur "WEBER", subministrada en sacs Big Bag, segons UNE-EN 13055-1. | 0.105 |  | 125.31 | 13.16
mt08cem011a |  | kg |  | Ciment Pòrtland CEM II/B-L 32,5 R, color gris, en sacs, segons UNE-EN 197-1. | 20 |  | 0.1 | 2
mt08aaa010a |  | m³ |  | Aigua. | 0.012 |  | 1.5 | 0.02
mt16pea020b |  | m² |  | Panell rígid de poliestirè expandit, segons UNE-EN 13163, mecanitzat lateral recte, de 20 mm d'espessor, resistència tèrmica 0,55 m²K/W, conductivitat tèrmica 0,036 W/(mK), per junta de dilatació. | 0.01 |  | 1.34 | 0.01
mt09mif010ca |  | t |  | Morter industrial per a obra de paleta, de ciment, color gris, categoria M-5 (resistència a compressió 5 N/mm²), subministrat en sacs, segons UNE-EN 998-2. | 0.038 |  | 53.48 | 2.03
mt14lba010q |  | m² |  | Làmina de betum modificat amb elastòmer SBS, LBM(SBS)-48-FP, de 4 mm d'espessor, massa nominal 4,8 kg/m², amb armadura de feltre de polièster no teixit de 160 g/m², acabat en una cara amb feltre de polièster de 130 g/m², de superfície no protegida. Segons UNE-EN 13707. | 1.1 |  | 10.98 | 12.08
mt14lad010a |  | m² |  | Làmina de betum additivat amb plastòmer APP, LA-30-FV, de 2,5 mm d'espessor, massa nominal 3 kg/m², amb armadura de feltre de fibra de vidre de 60 g/m², de superfície no protegida. Segons UNE-EN 13707. | 1.1 |  | 3.41 | 3.75
mt14iea020c |  | kg |  | Emulsió asfàltica aniònica amb càrregues tipus EB, segons UNE 104231. | 0.3 |  | 3.3 | 0.99
mt47aag010aa |  | t |  | Mescla bituminosa discontínua en calent, tipus BBTM 8B, amb àrid granític i betum asfàltic de penetració, segons UNE-EN 13108-2. | 0.184 |  | 89.06 | 16.39
[5 empty] | Subtotal materials: |  |  | 51.48
2 |  |  |  | Equip i maquinària
mq11ext030 |  | h |  | Estenedora asfàltica de cadenes, de 81 kW. | 0.007 |  | 227.25 | 1.59
mq02ron010a |  | h |  | Corró vibrant tàndem autopropulsat, de 24,8 kW, de 2450 kg, amplada de treball 100 cm. | 0.003 |  | 55.71 | 0.17
mq06hor010 |  | h |  | Formigonera elèctrica amb una capacitat de pastat de 160 l. | 0.063 |  | 3.45 | 0.22
[5 empty] | Subtotal equip i maquinària: |  |  | 1.98
3 |  |  |  | Mà d'obra
mo020 |  | h |  | Oficial 1ª construcció. | 0.348 |  | 28.42 | 9.89
mo113 |  | h |  | Peó ordinari construcció. | 0.635 |  | 23.81 | 15.12
mo029 |  | h |  | Oficial 1ª aplicador de làmines impermeabilitzants. | 0.12 |  | 28.42 | 3.41
mo067 |  | h |  | Ajudant aplicador de làmines impermeabilitzants. | 0.12 |  | 25.28 | 3.03
[5 empty] | Subtotal mà d'obra: |  |  | 31.45
4 |  |  |  | Costos directes complementaris
|  | % |  | Costos directes complementaris | 2 |  | 84.91 | 1.7
Cost de manteniment decennal: 22,87€ en els primers 10 anys. |  |  |  |  | Costos directes (1+2+3+4): |  |  | 86.61
Referència i títol de la norma | [5 empty] | Aplicabilitat(a) | Obligatorietat(b) | Sistema(c)
EN 771-1:2011+A1:2015 | [5 empty] | 1062020 | 1062020 | 2+/4
Especificaciones de piezas para fábrica de albañilería. Parte 1: Piezas de arcilla cocida.
EN 13055-1:2002 | [5 empty] | 132003 | 162004 | 2+/4
Áridos ligeros. Parte 1: Áridos ligeros para hormigón, mortero e inyectado.
EN 13055-1:2002/AC:2004 | [5 empty] | 112010 | 112010
EN 197-1:2011 | [5 empty] | 172012 | 172013 | 1+
Cemento. Parte 1: Composición, especificaciones y criterios de conformidad de los cementos comunes.
EN 13163:2012+A1:2015 | [5 empty] | 1072020 | 1072020 | 1/3/4
Productos aislantes térmicos para aplicaciones en la edificación. Productos manufacturados de poliestireno expandido (EPS). Especificación.
EN 998-2:2016 | [5 empty] | 1182020 | 1182020 | 2+/4
Especificaciones de los morteros para albañilería. Parte 2: Morteros para albañilería
EN 13707:2004+A2:2009 | [5 empty] | 142010 | 1102010 | 1/2+/3/4
Láminas flexibles para la impermeabilización. Láminas bituminosas con armadura para impermeabilización de cubiertas. Definiciones y características.
EN 13108-2:2006 | [5 empty] | 132007 | 132008 | 1/2+/3/4
Mezclas bituminosas. Especificaciones de materiales: Parte 2: Hormigón asfáltico para capas muy finas.
EN 13108-2:2006/AC:2008 | [5 empty] | 112009 | 112009
(a) Data d'aplicabilitat de la norma harmonitzada
(b) Data en què finalitza el període de coexistència
(c) Sistema d'avaluació i verificació de la constància de les prestacions