## Full 1
QDC011 | m² |  | Coberta plana no transitable, no ventilada, enjardinada intensiva, tipus convencional. Impermeabilització amb làmines asfàltiques, tipus monocapa millorada.
Coberta plana no transitable, no ventilada, enjardinada intensiva, tipus convencional, pendent del 1% al 5%. FORMACIÓ DE PENDENTS: mitjançant vorada de tremujals, aiguafons i juntes amb mestres de maó ceràmic buit doble i capa d'argila expandida, Arlita Dur "WEBER", abocada en sec i consolidada en la seva superfície amb beurada de ciment, proporcionant una resistència a compressió de 1 MPa i con una conductivitat tèrmica de 0,087 W/(mK), amb espessor medi de 10 cm; amb capa de regularització de morter de ciment, industrial, M-5 de 4 cm d'espessor, acabat remolinat; AÏLLAMENT TÈRMIC: panell rígid de llana mineral hidrofugada; IMPERMEABILITZACIÓ: tipus monocapa, adherida, formada per una làmina de betum modificat amb elastòmer SBS, LBM(SBS)-50/G-FP, millorada amb una làmina de betum additivat amb plastòmer APP, LA-30-FV, totalment adherides amb bufador; CAPA SEPARADORA SOTA PROTECCIÓ: geotèxtil no teixit compost per fibres de polièster unides per tiretes, (200 g/m²); CAPA DRENANT I FILTRANT: làmina drenant i filtrant d'estructura nodular de polietilè d'alta densitat (PEAD/HDPE), amb nòduls de 8 mm d'altura, amb geotèxtil de polipropilè incorporat; CAPA DE PROTECCIÓ: capa de terra vegetal per plantació de 25 cm d'espessor. El preu no inclou l'execució i el segellat dels junts ni l'execució d'acabats en les trobades amb paraments i desaigües.
Codi |  | Unitat |  | Descripció |  | Rendiment |  | Preu unitari | Import
1 |  |  |  | Materials
mt04lcc010c |  | U |  | Maó ceràmic buit (totxana), per revestir, 29x14x9 cm, per a ús en fàbrica protegida (peça P), densitat 805 kg/m³, segons UNE-EN 771-1. |  | 3 |  | 0.35 | 1.05
mt01arl030u |  | m³ |  | Argila expandida, Arlita Dur "WEBER", subministrada en sacs, segons UNE-EN 13055-1. |  | 0.1 |  | 148.96 | 14.9
mt09lec020b |  | m³ |  | Beurada de ciment CEM II/B-P 32,5 N 1/3. |  | 0.01 |  | 112.6 | 1.13
mt16pea020b |  | m² |  | Panell rígid de poliestirè expandit, segons UNE-EN 13163, mecanitzat lateral recte, de 20 mm d'espessor, resistència tèrmica 0,55 m²K/W, conductivitat tèrmica 0,036 W/(mK), per junta de dilatació. |  | 0.01 |  | 1.34 | 0.01
mt08aaa010a |  | m³ |  | Aigua. |  | 0.014 |  | 1.5 | 0.02
mt09mif010ca |  | t |  | Morter industrial per a obra de paleta, de ciment, color gris, categoria M-5 (resistència a compressió 5 N/mm²), subministrat en sacs, segons UNE-EN 998-2. |  | 0.075 |  | 53.48 | 4.01
mt16lrc010ac |  | m² |  | Panell rígid de llana mineral hidrofugada, segons UNE-EN 13162, de 50 mm d'espessor, resistència tèrmica >= 1,3 m²K/W, conductivitat tèrmica 0,038 W/(mK), Euroclasse A1 de reacció al foc segons UNE-EN 13501-1. |  | 1.05 |  | 19.01 | 19.96
mt14lga010oc |  | m² |  | Làmina de betum modificat amb elastòmer SBS, LBM(SBS)-50/G-FP, de 3,5 mm d'espessor, massa nominal 5 kg/m², amb armadura de feltre de polièster reforçat i estabilitzat de 150 g/m², amb autoprotecció mineral de color verd, amb resistència a la penetració d'arrels. Segons UNE-EN 13707. |  | 1.1 |  | 10.36 | 11.4
mt14lad010a |  | m² |  | Làmina de betum additivat amb plastòmer APP, LA-30-FV, de 2,5 mm d'espessor, massa nominal 3 kg/m², amb armadura de feltre de fibra de vidre de 60 g/m², de superfície no protegida. Segons UNE-EN 13707. |  | 1.1 |  | 3.41 | 3.75
mt14gsa020ce |  | m² |  | Geotèxtil no teixit compost per fibres de polièster unides per tiretes, amb una resistència a la tracció longitudinal de 1,63 kN/m, una resistència a la tracció transversal de 2,08 kN/m, una obertura de con a l'assaig de perforació dinàmica segons UNE-EN ISO 13433 inferior a 27 mm, resistència CBR a punxonament 0,4 kN i una massa superficial de 200 g/m², segons UNE-EN 13252. |  | 1.05 |  | 0.93 | 0.98
mt14gdc010q |  | m² |  | Làmina drenant i filtrant d'estructura nodular de polietilè d'alta densitat (PEAD/HDPE), amb nòduls de 8 mm d'altura, amb geotèxtil de polipropilè incorporat, resistència a la compressió 150 kN/m² segons UNE-EN ISO 604 i capacitat de drenatge 4,6 l/(s·m). |  | 1.05 |  | 4.61 | 4.84
mt01arj020 |  | m³ |  | Terra vegetal per a plantació, subministrada a granel. |  | 0.25 |  | 19.5 | 4.88
[6 empty] | Subtotal materials: |  |  | 66.93
2 |  |  |  | Mà d'obra
mo020 |  | h |  | Oficial 1ª construcció. |  | 0.108 |  | 28.42 | 3.07
mo113 |  | h |  | Peó ordinari construcció. |  | 0.348 |  | 23.81 | 8.29
mo029 |  | h |  | Oficial 1ª aplicador de làmines impermeabilitzants. |  | 0.168 |  | 28.42 | 4.77
mo067 |  | h |  | Ajudant aplicador de làmines impermeabilitzants. |  | 0.168 |  | 25.28 | 4.25
mo054 |  | h |  | Oficial 1ª muntador d'aïllaments. |  | 0.06 |  | 29.34 | 1.76
mo101 |  | h |  | Ajudant muntador d'aïllaments. |  | 0.06 |  | 25.28 | 1.52
mo040 |  | h |  | Oficial 1ª jardiner. |  | 0.144 |  | 28.42 | 4.09
mo115 |  | h |  | Peó jardiner. |  | 0.144 |  | 23.81 | 3.43
[6 empty] | Subtotal mà d'obra: |  |  | 31.18
3 |  |  |  | Costos directes complementaris
|  | % |  | Costos directes complementaris |  | 2 |  | 98.11 | 1.96
Cost de manteniment decennal: 84,76€ en els primers 10 anys. | [5 empty] | Costos directes (1+2+3): |  |  | 100.07
Referència i títol de la norma |  |  |  |  | Aplicabilitat(a) |  | Obligatorietat(b) |  | Sistema(c)
EN 771-1:2011+A1:2015 |  |  |  |  | 1062020 |  | 1062020 |  | 2+/4
Especificaciones de piezas para fábrica de albañilería. Parte 1: Piezas de arcilla cocida.
EN 13055-1:2002 |  |  |  |  | 132003 |  | 162004 |  | 2+/4
Áridos ligeros. Parte 1: Áridos ligeros para hormigón, mortero e inyectado.
EN 13055-1:2002/AC:2004 |  |  |  |  | 112010 |  | 112010
EN 13163:2012+A1:2015 |  |  |  |  | 1072020 |  | 1072020 |  | 1/3/4
Productos aislantes térmicos para aplicaciones en la edificación. Productos manufacturados de poliestireno expandido (EPS). Especificación.
EN 998-2:2016 |  |  |  |  | 1182020 |  | 1182020 |  | 2+/4
Especificaciones de los morteros para albañilería. Parte 2: Morteros para albañilería
EN 13162:2012+A1:2015 |  |  |  |  | 1072020 |  | 1072020 |  | 1/3/4
Productos aislantes térmicos para aplicaciones en la edificación. Productos manufacturados de lana mineral (MW). Especificación.
EN 13707:2004+A2:2009 |  |  |  |  | 142010 |  | 1102010 |  | 1/2+/3/4
Láminas flexibles para la impermeabilización. Láminas bituminosas con armadura para impermeabilización de cubiertas. Definiciones y características.
EN 13252:2016 |  |  |  |  | 1032020 |  | 1032020 |  | 2+/4
Geotextiles y productos relacionados. Características requeridas para su uso en sistemas de drenaje.
(a) Data d'aplicabilitat de la norma harmonitzada
(b) Data en què finalitza el període de coexistència
(c) Sistema d'avaluació i verificació de la constància de les prestacions